## 분쇄조건
배터리 소재 분쇄 조건
시료 | 장비 | 용기재질 | 용기용량 | 볼크기 | rpm | 시간 | 예상D50
LFP 양극재 | P7-Premium | ZrO2 | 80ml | 3mm | 700 | 15min | ~3um
NMC 양극재 | P7-Premium | ZrO2 | 80ml | 3mm | 700 | 20min | ~5um
흑연 음극재 | P6-Premium | Agate | 250ml | 5mm | 500 | 10min | ~10um
전고체 전해질 | P7-Premium | ZrO2 | 45ml | 1mm | 800 | 30min | ~1um
LLZO (고체전해질) | P7-Premium | ZrO2 | 45ml | 1mm | 800 | 30min | ~1um
리튬염 (Li2CO3) | P6-Premium | ZrO2 | 250ml | 3mm | 500 | 10min | ~8um
제약 분쇄 조건
시료 | 장비 | 용기재질 | 볼크기 | rpm | 시간 | 예상D50
API 원료 (경구) | P6-Premium | ZrO2 250ml | 5mm | 500 | 10min | ~15um
API 원료 (흡입) | P7-Premium | ZrO2 80ml | 1mm | 700 | 20min | ~3um
부형제 | P14-로터밀 | SS 체 0.2mm | - | 10,000 | 2min | ~100um
한약재 (건조) | P14-로터밀 | SS 체 0.12mm | - | 8,000 | 3min | ~80um
광물 분쇄 조건
시료 | 장비 | 용기재질 | 용기용량 | 볼크기 | rpm | 시간 | 예상D50
석영 (Quartz) | P5-Classic | Agate | 250ml | 10mm | 350 | 15min | ~30um
장석 (Feldspar) | P13-디스크밀 | Al2O3 | - | - | - | 연속 | ~200um
석회석 (Limestone) | P6-Classic | SS | 250ml | 10mm | 300 | 10min | ~50um
화강암 | P1-조크러셔 -> P5-Classic | Agate | 250ml | 10mm | 350 | 15min | ~40um
슬래그 | P5-Premium | WC | 250ml | 10mm | 500 | 20min | ~30um
세라믹 분쇄 조건
시료 | 장비 | 용기재질 | 용기용량 | 볼크기 | rpm | 시간 | 예상D50
알루미나 (Al2O3) | P7-Premium | ZrO2 | 80ml | 3mm | 700 | 15min | ~3um
SiC (탄화규소) | P7-Premium | Si3N4 | 45ml | 3mm | 800 | 20min | ~5um
지르코니아 (ZrO2) | P6-Premium | ZrO2 | 250ml | 5mm | 600 | 10min | ~8um
BaTiO3 (티탄산바륨) | P7-Premium | ZrO2 | 80ml | 3mm | 600 | 10min | ~5um
Si3N4 (질화규소) | P7-Premium | Si3N4 | 45ml | 3mm | 800 | 25min | ~5um
금속 분쇄 조건
시료 | 장비 | 용기재질 | 용기용량 | 볼크기 | rpm | 시간 | 예상D50
철분말 (Fe) | P5-Premium | WC | 250ml | 10mm | 400 | 30min | ~20um
알루미늄 (Al) | P6-Premium | SS | 250ml | 5mm | 500 | 20min | ~15um
구리 (Cu) | P5-Premium | WC | 250ml | 10mm | 400 | 30min | ~25um
티타늄 (Ti) | P7-Premium | WC | 80ml | 5mm | 600 | 20min | ~10um

## 입도기준
합격 기준 테이블
산업 | 용도 | D50 기준 | D90 기준 | Span | 비고
제약 API (경구) | 정제/캡슐 | 5~25um | <75um | <3.0 | USP <429>
제약 API (흡입) | 흡입제 | 1~5um | <10um | <2.0 | 폐 도달 입도
배터리 양극재 | LFP/NMC | 3~15um | <30um | <2.5 | 금속오염 불가
배터리 전해질 | 전고체 | <5um | <15um | <3.0 | 가능한 미세하게
세라믹 분말 | 소결용 | 0.5~5um | <15um | <3.0 | 소결밀도 영향
식품 분말 | 미분말 | 10~50um | <100um | - | 식감/용해도
광물 분석 | XRF 전처리 | <75um | <150um | - | #200 mesh
광물 분석 | XRD 전처리 | <45um | <100um | - | #325 mesh
시멘트 | 제조 | 15~25um | <45um | <2.0 | 강도/수화
안료/도료 | 코팅 | 1~10um | <25um | <2.5 | 광택/은폐력
화장품 | 파운데이션 | 5~15um | <30um | <2.5 | 피부 촉감
토너 | 프린터 | 5~10um | <20um | <2.0 | 해상도
불합격 시 개선 방안
문제 | 원인 | 대책
D50 너무 큼 | 분쇄 부족 | rpm 증가, 시간 연장, 볼 크기 감소
D50 너무 작음 | 과분쇄 | rpm 감소, 시간 단축
D90 너무 큼 | 조대입자 잔류 | 단계적 분쇄, 체 분급
Span 너무 큼 | 불균일 분포 | 볼 크기 단일화, 분급
이봉분포 | 재응집/혼합 | PCA 첨가, 습식 전환

## 장비
전 모델 비교
모델 | 명칭 | 분류 | 분쇄방식 | 입도범위 | 처리용량 | 주요용도
P-1 | Jaw Crusher | 조쇄기 | 압축 | 0.3~15mm | ~500g | 광물/세라믹 전처리
P-5 Classic | Planetary Mill | 볼밀 | 충격+마찰 | 1~100um | 4x500ml | 범용 연구
P-5 Premium | Planetary Mill | 볼밀 | 충격+마찰 | 0.5~100um | 4x500ml | 고에너지
P-6 Classic | Planetary Mill | 볼밀 | 충격+마찰 | 1~100um | 1x500ml | 소량 연구
P-6 Premium | Planetary Mill | 볼밀 | 충격+마찰 | 0.5~100um | 1x500ml | 고에너지 소량
P-7 Classic | Planetary Mill | 볼밀 | 충격+마찰 | 0.1~50um | 2x80ml | 나노 분쇄
P-7 Premium | Planetary Mill | 볼밀 | 충격+마찰 | 0.1~50um | 2x80ml | 최고 에너지(95G)
P-13 | Disc Mill | 디스크밀 | 마찰+전단 | 50~500um | ~500g | 광물/곡물 전처리
P-14 Classic | Rotor Mill | 로터밀 | 충격+전단 | 40~3,000um | ~1,000ml | 섬유/식품
P-15 | Cutting Mill | 컷팅밀 | 절단 | 250~5,000um | ~3,000ml | 플라스틱/식품
A-3 | Vibratory Sieve | 체분석기 | 체분석 | 20um~25mm | - | 입도분석
A-22 Nano | Laser Particle Sizer | 입도분석기 | 레이저회절 | 0.01~3,800um | - | 나노~mm 분석
A-22 Micro | Laser Particle Sizer | 입도분석기 | 레이저회절 | 0.5~4,000um | - | 마이크로 분석
A-28 | ImageSizer | 이미지사이저 | 동적이미지 | 20~20,000um | - | 형상분석
Classic vs Premium 비교
항목 | Classic | Premium
최대 회전속도 | 400rpm | 800~1,100rpm
에너지 | 표준 | 고에너지
프로그래밍 | 기본 | 고급(다단계 프로그램)
가격대 | 보급형 | 고급형
추천 | 일반 연구/QC | 나노분쇄/기계적 합금화

## 장비상세
분쇄장비 상세 사양
모델 | 정식명칭 | 분류 | 스테이션 | 용기용량 | 최대rpm | 달성입도 | 최대처리량 | 에너지등급 | 프로그래밍
P-1 | Jaw Crusher | 조쇄기 | - | - | - | 0.3~15mm | ~500g | - | Gap 조절
P-5 Classic | Planetary Mill | 유성볼밀 | 4개 | 80/250/500ml | 400 | 1~100um | 4x500ml | 표준 | 기본 (시간/rpm)
P-5 Premium | Planetary Mill | 유성볼밀 | 4개 | 80/250/500ml | 800 | 0.5~100um | 4x500ml | 고에너지 | 다단계 (가속/감속/휴지)
P-6 Classic | Planetary Mill | 유성볼밀 | 1개 | 80/250/500ml | 400 | 1~100um | 1x500ml | 표준 | 기본
P-6 Premium | Planetary Mill | 유성볼밀 | 1개 | 80/250/500ml | 800 | 0.5~100um | 1x500ml | 고에너지 | 다단계
P-7 Classic | Planetary Mill | 유성볼밀 | 2개 | 20/45/80ml | 800 | 0.1~50um | 2x80ml | 고에너지 | 기본
P-7 Premium | Planetary Mill | 유성볼밀 | 2개 | 20/45/80ml | 1,100 | 0.1um(100nm) | 2x80ml | 최고에너지 | 고급 다단계 (가속/감속/휴지/반복)
P-13 | Disc Mill | 디스크밀 | - | - | - | 50~500um | ~500g, 연속투입 | - | Gap 조절 (0~25mm)
P-14 Classic | Rotor Mill | 로터밀 | - | - | 4,000~20,000 | 40~3,000um | ~1,000ml | - | 체링 교체 (0.08~6.0mm)
P-15 | Cutting Mill | 컷팅밀 | - | - | 300~3,000 | 250~5,000um | ~3,000ml | - | 바닥체 교체
분석장비 상세 사양
모델 | 정식명칭 | 분류 | 측정원리 | 측정범위 | 분산방식 | 재현성 | 측정시간 | 규격준거
A-3 | Vibratory Sieve Shaker | 체분석기 | 진동 체분석 | 20um~25mm | 물리적 체 통과 | - | 수분~수십분 | ASTM E11, ISO 3310
A-22 Nano | Laser Particle Sizer (NanoTec) | 입도분석기 | 레이저 회절 (Mie/Fraunhofer) | 0.01~3,800um | 습식+건식 | <1% (CV) | ~1분 | ISO 13320
A-22 Micro | Laser Particle Sizer (MicroTec Plus) | 입도분석기 | 레이저 회절 (Mie/Fraunhofer) | 0.5~4,000um | 습식+건식 | <1% (CV) | ~1분 | ISO 13320
A-28 | ImageSizer | 이미지사이저 | 동적 이미지 분석 | 20~20,000um | 건식 (진동피더) | - | 수분 | ISO 13322-2
적합 용도 매트릭스
모델 | 범용연구 | 고에너지 | 나노분쇄 | 기계적합금화 | 배터리 | 세라믹 | 제약 | 식품 | 광물전처리 | 플라스틱 | QC | 형상분석
P-1 | - | - | - | - | - | O | - | - | O | - | - | -
P-5 Classic | O | - | - | O(저) | - | - | - | - | O | - | O | -
P-5 Premium | O | O | - | O | O | O | - | - | O | - | - | -
P-6 Classic | O | - | - | - | - | - | - | - | O | - | O | -
P-6 Premium | - | O | - | O(소) | O | O | O | - | - | - | - | -
P-7 Classic | - | O | O | O | O | O | - | - | - | - | - | -
P-7 Premium | - | O | O | O | O | O | - | - | - | - | - | -
P-13 | - | - | - | - | - | - | - | O | O | - | - | -
P-14 Classic | - | - | - | - | - | - | O | O | O | - | - | -
P-15 | - | - | - | - | - | - | - | O | - | O | - | -
A-3 | - | - | - | - | - | - | O | O | O | - | O | -
A-22 Nano | - | - | - | - | O | O | O | - | - | - | O | -
A-22 Micro | - | - | - | - | - | - | - | O | O | - | O | -
A-28 | - | - | - | - | - | - | - | - | - | - | O | O
P-1 조크러셔 Jaw 재질별 용도
재질 | 경도 | 추천 시료
망간강 | 표준 | 범용
SS | GMP | 식품/의약
WC | 최고 | 초경질 광석
ZrO2 | 고경도+무오염 | 순수성 필요 시료
P-13 디스크밀 디스크 재질별 용도
재질 | 추천 시료
Al2O3 (코런덤) | 광물, 세라믹, 화학원료
WC (초경합금) | 경질 광석
SS (스테인리스) | 식품, 의약
P-14 로터밀 체링 크기별 출구 입도
체링 개구부 | 예상 출구 입도
0.08mm | ~80um
0.12mm | ~120um
0.2mm | ~200um
0.5mm | ~500um
1.0mm | ~1,000um
2.0mm | ~2,000um
A-22 Nano 습식 vs 건식 분산
방식 | 분산매 | 장점 | 단점
습식 | 물/에탄올 | 정확도 높음, 응집 해소 | 수용성 시료 불가
건식 | 압축공기 | 시료 변성 없음, 빠름 | 미세분말 응집 가능
A-3 체분석기 체 규격
Mesh | 개구부 (um) | 용도
#400 | 38 | 미세 분말
#200 | 75 | XRF 전처리 기준
#100 | 150 | 일반 분말
#60 | 250 | 조분말
#20 | 850 | 과립
#10 | 2,000 | 조쇄물
분석장비 비교
항목 | 체분석 (A-3) | 레이저회절 (A-22) | 이미지분석 (A-28)
원리 | 물리적 통과 | 광학 회절 | 동적 이미지
범위 | 20um~25mm | 0.01~4,000um | 20~20,000um
형상 정보 | X | X | O (원형도, 종횡비)
나노 측정 | X | O (A-22 Nano) | X
장점 | 직관적, 저비용, ISO | 빠름, 재현성, 미세 | 비구형 정확도 높음
단점 | 느림, 미세 한계 | 고가, 비구형 오차 | 나노 불가
추천 | 규격시험, QC | R&D, 미세 분석 | 형상분석
P-7 Classic vs Premium 비교
항목 | Classic | Premium
최대 rpm | 800 | 1,100
최대 G-force | ~50G | 95G
달성 입도 | 0.1um | 0.1um (더 빠르게)
프로그래밍 | 기본 | 고급 다단계
P-14 로터밀 vs P-15 컷팅밀 비교
항목 | P-14 로터밀 | P-15 컷팅밀
방식 | 충격+전단 | 절단
rpm | 4,000~20,000 | 300~3,000
입도 | 40~3,000um | 250~5,000um
적합 | 취성~중경도 | 연성/탄성
예시 | 토양, 식품 | 플라스틱, 고무
A-22 Nano vs A-22 Micro 비교
항목 | A-22 Nano | A-22 Micro
측정 범위 | 0.01~3,800um | 0.5~4,000um
나노 측정 | O | X
추천 | 연구/R&D | 산업 QC
가격 | 고급 | 보급

## 재질
8종 재질 비교표
재질 | 경도(Mohs) | 순수성 | 내화학성 | 가격 | 추천 시료
Agate(마노) | 6.5 | 5/5 | 3/5 | 4/5 | 순수성 최우선 (미량분석)
ZrO2(지르코니아) | 8.5 | 4/5 | 4/5 | 3/5 | 범용, 배터리, 세라믹
Si3N4(질화규소) | 9 | 4/5 | 4/5 | 4/5 | 고경도 세라믹/금속
Al2O3(코런덤) | 9 | 3/5 | 3/5 | 2/5 | 광물, 건축재
WC(초경합금) | 9.5 | 2/5 | 3/5 | 5/5 | 최고 경도(금속/합금)
SS(스테인리스) | 5.5 | 2/5 | 2/5 | 1/5 | 식품/의약 GMP
경화강 | 6 | 1/5 | 1/5 | 1/5 | 저비용, 일반용
PTFE(테프론) | 2 | 5/5 | 5/5 | 2/5 | 화학적 불활성 필수
산업별 추천 재질
산업 | 1순위 | 2순위 | 사유
배터리 양극재 | ZrO2 | Si3N4 | 금속오염 불가, 높은 경도
세라믹 | ZrO2 | Si3N4 | 고경도, 내마모
제약 | SS | ZrO2 | GMP 적합, 세척 용이
식품 | SS | - | HACCP, GMP
광물/지질 | Agate | Al2O3 | 순수성, XRF/XRD
금속/합금 | WC | Si3N4 | 최고 경도 필요
환경 분석 | Agate | ZrO2 | 미량분석 순수성
화학/산성시료 | PTFE | ZrO2 | 내화학성

## 호환성
P-7 Premium / Classic (20ml, 45ml, 80ml)
용량 | Agate | ZrO2 | Si3N4 | Al2O3 | WC | SS | PTFE
20ml | O | O | O | O | O | O | -
45ml | O | O | O | O | O | O | -
80ml | O | O | O | O | O | O | O
P-6 Premium / Classic (80ml, 250ml, 500ml)
용량 | Agate | ZrO2 | Si3N4 | Al2O3 | WC | SS | PTFE
80ml | O | O | O | O | O | O | -
250ml | O | O | - | O | O | O | -
500ml | O | O | - | O | - | O | -
P-5 Premium / Classic (80ml, 250ml, 500ml)
용량 | Agate | ZrO2 | Si3N4 | Al2O3 | WC | SS | PTFE
80ml | O | O | O | O | O | O | O
250ml | O | O | - | O | O | O | -
500ml | O | O | - | O | - | O | -
분쇄볼 가용 크기 (mm)
재질 | 0.1 | 0.3 | 0.5 | 1 | 3 | 5 | 10 | 15 | 20 | 30 | 40
Agate | - | - | - | - | O | O | O | O | O | O | O
ZrO2 | O | O | O | O | O | O | O | O | O | - | -
Si3N4 | - | - | O | O | O | O | O | O | - | - | -
Al2O3 | - | - | - | O | O | O | O | O | O | O | -
WC | - | - | O | O | O | O | O | O | O | - | -
SS | - | - | O | O | O | O | O | O | O | O | O
경화강 | - | - | O | O | O | O | O | O | O | O | O
자주 실수하는 비호환 조합
조합 | 결과 | 대안
P-5 500ml + Si3N4 | 비호환 | ZrO2 500ml 또는 Si3N4 250ml
P-5 500ml + WC | 비호환 | WC 250ml 또는 SS 500ml
P-6 500ml + Si3N4 | 비호환 | ZrO2 500ml 또는 Si3N4 80ml(P-7)
P-5 250ml + PTFE | 비호환 | PTFE 80ml(P-5/P-7)
P-7 any + PTFE(20/45ml) | 비호환 | PTFE 80ml(P-7)